## Sheet1
序号 | 项目 名称 | 规格 | 单位 | 预估 数量 | 报价 （单位：元） | 需求
1 | 窗帘布 | 定高 280cm 按米计算 | 米 | 2000 |  | 1、选用环保遮光面料窗帘布，面料不含苯、铅、铬、六价铬等有害物质，其它有害物质含量均符合国家相关规范要求，达到国家防尘、防紫外线等各项环保要求。 2、采用2.8米幅宽编织压花工艺，内含黑色消光网线，布料色泽鲜明，无毒，无异味，隔热，不褪色，不缩水，耐日晒抗老化，手感柔软形状记忆工艺，水洗后仍能保持原有的美观形态，面料耐高温洗涤，不变色，垂感好，不易被风吹起，按1：2的比例打皱。（颜色根据现场实际情况搭配） 主要技术要求需符合国家强制性标准技术要求： 1、纤维含量：聚酯纤维100%，检测标准：FZ/T 01057.1-2007；FZ/T 01057.2-2007；FZ/T 01057.3-2007；FZ/T 01057.4-2007； 2、织物密度符合GB/T 4668-1995 C移动式织物密度镜法，经向密度：670.4根/10cm; 纬向密度：506.8根/10cm； 3、每平方米质量：≥300 g/㎡，符合GB/T 4669-2008方法5温度：20.2℃ 相对湿度：65.1% 调湿时间：24h； 4、PH值符合：GB/T 7573-2009 0.1moI/L KCI溶液，检测标准值：4.0～9.0（C类）； 5、水洗尺寸变化率GB/T 8629-2001A型洗衣机程序：5A，悬挂晾干 检测标准值：径向-4.0～+3.0 纬向-4.0～+3.0； 6、甲醛含量(mg/kg)符合GB/T 2912.1-2009水萃取法 方法检出限：20mg/kg；检验检测结果：未检出。 7、断裂强力（N）符合GB/T 3923.1-2013条样法；检测标准值：经向≥1500，纬向≥2500； 8、可分解致癌芳香胺染料符合GB 18401-2010《国家纺织产品基本安全技术规范》，检测结果为：未检出； 9、抗菌性能:洗涤50次测试金黄色葡萄球菌抑菌率、大肠杆菌、肺炎克雷白氏菌、白色念珠菌的抑菌率≥85%；检测标准：GB/T 20944.3-2008振荡法； 10、防紫外线性能符合GB/T 18830-2009 《纺织品 防紫外线性能的评定》；检测标准值：UPF﹥40 T(UVA)平均值﹤5%； 11、可萃取重金属含量符合 GB/T 18885-2020《生态纺织品技术要求》检测结果为符合； 12、耐洗色牢度（级）符合GB/T 12490-1990ALS 40℃钢珠10粒，检测标准值：变色≥4，沾色≥4； 13、耐水色牢度（级）符合GB/T 5713-2013检测标准值：变色≥4，沾色≥4； 14、耐光色牢度（级）符合 GB/T 19817-2005《纺织品 装饰用织物》检测检验结果：≥4； 15、燃烧性能：检测符合GB 8624-2012《建筑材料及制品燃烧性能分级》B1级标准： 检测项目标准值：（1）损毁长度，mm/5.2.2≤150； （2）续燃时间，s/5.2.2≤5； （3）阴燃时间，s/5.2.2≤15； （4）燃烧滴落物/5.2.2燃烧滴落物未引起脱脂棉燃烧或阻燃。 （5）氧指数，%/5.2.2≥32.0。 16、报价含安装所需如（1）、挂钩：采用加厚喷白钩，耐力强，不易变形，不生锈。（2）、安装码：合金制作等的必备附属配件
2 | 医用隔帘布 | 定高280cm 按米计算 | 米 | 1500 |  | 1、隔帘布不含苯、铅、铬、六价铬等有害物质，其它有害物质含量均符合国家相关规范要求，达到国家防尘、防紫外线等各项环保要求。 2、采用2.8米幅宽提花工艺，面料（成分：聚酯纤维100%），面料色泽鲜明，无毒、无异味、不易褪色、不缩水，手感柔软形状记忆工艺，水洗后仍能保持原有的美观形态，面料密度高，耐高温洗涤，不变色，不起毛球，垂感好，不易被风吹起，按1：2的比例打皱。（颜色根据现场情况搭配） 主要技术要求符合国家强制性标准技术要求： 1、纤维含量：聚酯纤维100%，检测标准：FZ/T 01057.1-2007；FZ/T 01057.2-2007；FZ/T 01057.3-2007；FZ/T 01057.4-2007； 2、甲醛含量（mg/kg）符合GB/T 2912.1-2009水萃取法，检测标准值：≤300mg/kg（C类）； 3、PH值符合GB/T 7573-2009 0.1mol/L kCI溶液，检测标准值：4.0～9.0（C类） 4、耐洗色牢度(级)符合GB/T 12490-1990 AIS 40℃钢珠10粒;检测标准值：变色≥4沾色≥3; 5、耐光色牢度(级)符合GB/T 8427-1998方法3检测标准值：≥4； 6、胀破强度（kPa）符合GB/T 7742.1-2005 试验面积：50cm² 调湿试样 调湿时间：16h,检测标准值：≥220； 7、每平方米质量（g/㎡）符合：GB/T 4669-2008方法5 温度：20.1℃，相对湿度：65.1%，调湿时间：24h,检测结果：≥245 g/㎡； 8、抗菌性能:测试金黄色葡萄球菌抑菌率、大肠杆菌、肺炎克雷白氏菌、白色念珠菌的抑菌率≥85%；检测标准：GB/T 20944.3-2008振荡法； 9、可分解致癌芳香胺染料符合GB 18401-2010《国家纺织产品基本安全技术规范》检测结果为未检出； 10、厚度（mm）：按GB/T 3820-1997 压力：1kPa 压脚面积：2000m㎡加压时间：10s;检测结果≥0.88； 11、水洗尺寸变化率（%）：符合 GB/T 8629-2001 A型洗衣机 程序：5A,悬挂晾干；检测标准值：直向-4.0～+2.0；横向：-4.0～+2.0。 12、防紫外线性能：符合GB/T 18830-2009，标准值及允差：UPF﹥F40,T(UVA)平均值＜5%。 13、耐臭氧色牢度（级）符合GB/T 11039.3-2005臭氧浓度：4.5ppm,测试温度：25℃，相对温度：65%，试验时间：4.5h,试验周期：一周期，检测结果≥4级。 14、易去污性（级），符合FZ/T01118-2012洗涤法 6A,平摊晾干，花生油。标准值洗涤后色差≥3-4级； 15、拒油性（级）符合GB/T 21295-2014《服装理化性能的技术要求》检测结果：≥4级； 16、防火性能：检测符合GB 8624-2012《建筑材料及制品燃烧性能分级》B1级标准： 检测项目标准值：（1）损毁长度，mm/5.2.2≤150； （2）续燃时间，s/5.2.2≤5； （3）阴燃时间，s/5.2.2≤15； （4）燃烧滴落物/5.2.2燃烧滴落物未引起脱脂棉燃烧或阻燃； （5）氧指数，%/5.2.2≥32.0。 17、报价含安装所需如（1）、挂钩：采用加厚喷白钩，耐力强，不易变形，不生锈。（2）、安装码：合金制作等的必备附属配件
3 | 绒布遮光帘 | 定高 按米计算 | 米 | 500 |  | 1、选用优质绒面遮光布帘，面料不含苯、铅、铬、六价铬等有害物质，其它有害物质含量均符合国家相关规范要求，达到国家防尘、防紫外线等各项环保要求，按1：2.5的比例打皱。（颜色根据现场实际情况搭配） 2、断裂强力：符合GB/T 19817-2005《纺织品 装饰用织物》，检验检测结果：径向：≥1600；纬向：≥550； 3、PH值：符合GB 18401-2010(C类)《国家纺织产品基本安全技术规范》标准； 4、甲醛含量：符合GB 18401-2010(C类)《国家纺织产品基本安全技术规范》标准； 5、耐洗色牢度：符合GB/T 19817-2005《纺织品 装饰用织物》标准； 6、耐光色牢度：符合GB/T 19817-2005《纺织品 装饰用织物》标准； 7、可分解致癌芳香胺染料：符合GB 18401－2010《国家纺织产品基本安全技术规范》；（提供2021年1月1日至投标截止时间之日的国家认可的具有CMA或CNAS或CAL资质的第三方检测机构出具的投标人的检测报告扫描件作为证明材料，不提供视为不满足） 8、燃烧性能：燃烧性能符合：GB 8624-2012《建筑材料及制品燃烧性能分级》B1级标准。 检测项目标准值：（1）损毁长度，mm/5.2.2≤150； （2）续燃时间，s/5.2.2≤5； （3）阴燃时间，s/5.2.2≤15； （4）燃烧滴落物/5.2.2燃烧滴落物未引起脱脂棉燃烧或阻燃； （5）氧指数，%/5.2.2≥32.0。 9、报价含窗帘头布带、挂钩等配件
4 | 窗帘头布带 | 按米计算 | 米 | 500 |  | 选用优质7.5cm,纯棉有纺布带，PH值符合：GB/T 7573-2009 0.1moI/L KCI溶液，标准值4.0～9.0（C类）；
5 | 导轨 | 按米计算 | 米 | 1500 |  | 1、采用优质加厚铝合金工字型弯轨，顺滑静音不卡顿、 2、锌合金封口、高光电泳、表面光滑。 3、带帘拉启时噪音小于45分贝，超静音。 4、外观质量：阳极氧化+电泳涂层 颜色和光泽应均匀一致，不允许有皱纹、裂纹、气泡、流痕、麻面、夹杂、发黏和膜漆脱落等缺陷。 5、化学成分：（%）：Si/≥0.20～0.6；Fe/≤0.35；Cu/≤0.10;Mn/≤0.10；Mg/0.45～0.9；Cr/≤0.10；Zn/0.10； Ti/≤0.10。 4、选用锌合金弹簧扣安装码，表面电泳喷涂颜色与轨道一致。每米轨道不少于2个安装码，每米轨道不少于10粒走珠。 5、耐用超强，能连续使用10年以上。
6 | 阳光卷帘 | 按平方计算 | 平方 | 2800 |  | 1、阳光面料卷帘材质：35%玻璃纤维+65%聚氯乙烯，节能环保（颜色根据现场实际情况搭配）； 2、耐光色牢度（级）：符合 GB/T 19817-2005《纺织品 装饰用织物》检测检验结果：≥4； 3、游离甲醛含量（mg/kg）：符合GB/T 2912.1-2009水萃取法 检测标准值：＜150（非直接接触皮肤用品）标准。 4、每平方米质量(g/㎡):符合GB/T 4669-2008方法5温度：20.1℃ 相对湿度：65.1% 调湿时间：24h,检测结果≥530g/㎡； 5、耐热压色牢度（级）符合：GB/T 6152-1997湿压110℃ 15s;检测结果变色4级，沾色-棉 4-5级； 6、PH值符合测试方法：GB/T 7573-2009 0.1moI/L KCI溶液；标准值4.0～9.0（非直接接触皮肤用品） 7、可分解致癌芳香胺染料符合GB/T 18885-2020《生态纺织品技术要求》检测结果为未检出； 8、撕破强力（N）符合GB/T 3917.3-2009梯形法，经向：≥40N，纬向：≥40N； 9、可萃取重金属含量符合GB/T 18885-2020《生态纺织品技术要求检测结果为符合。 10、燃烧性能符合：GB 8624-2012《建筑材料及制品燃烧性能分级》B1级标准。 检测项目标准值：（1）损毁长度，mm/5.2.2≤150； （2）续燃时间，s/5.2.2≤5； （3）阴燃时间，s/5.2.2≤15； （4）燃烧滴落物/5.2.2燃烧滴落物未引起脱脂棉燃烧或阻燃； （5）氧指数，%/5.2.2≥32.0。 11、卷帘上轴：选用优质铝合金材质，阳极氧化表面处理，壁厚≥1.2mm，直径≥3.5cm，双坑设计，保证2.5m范围之内不会因挠度产生弯曲变形；槽管表面有≥2条凹槽，帘布经高温焊接一条PVC片直接插入此凹槽，使帘布与凹槽之间连接紧密牢固。 12、卷帘下轨：优质铝合金，壁厚≥1.0mm，截面尺寸≥40mmx12mm 表面采用阳极氧化处理，帘布经过高温焊接PVC片穿入下梁凹槽，帘布与凹槽之间连接紧密牢固，保持面料平整。下轨安装一组静音条，卷帘接触台面时不会有摩擦的响动。 13、卷帘制头：规格：宽60.76mm*厚8.59mm,制头主体材料采用尼龙+玻璃纤维材质，最大载荷≥0.5kN。 14、工艺要求： （1）手动系统驱动灵活，顺畅，无明显异响，拉珠操作顺滑，拉动轻便，卷帘上下限位准确，高度一致； （2）面料用超声波热切割技术裁切，不允许采用刀片人工裁切，裁切方正，两侧裁切边处无毛边，面料整体平整，无折痕； （3）卷轴安装需保持水平，确保卷帘上下运行不跑偏。 15.报价含拉珠及卷帘的整套制头
7 | 遮光卷帘 | 按平方计算 | 平方 | 1000 |  | 1、遮光面料卷帘（颜色根据现场实际情况搭配）； 2、每平方米质量(g/㎡):符合GB/T 4669-2008方法5温度：20.1℃ 相对湿度：65.1% 调湿时间：24h,检测结果≥400g/㎡； 3、遮光率：测试方法FZ/T 62025-2015《卷帘窗饰面料》检验检测结果：≥95%； 4、厚度：≥0.55mm； 5、涂层工艺：高性能双面珠光遮光防水涂层工艺。6、▲甲醛含量：符合GB/T 18885-2020《生态纺织品技术要求》，检验检测结果：未检出； 6、可萃取的重金属：符合GB/T 18885-2020《生态纺织品技术要求》； 7、可分解致癌芳香胺染料:符合GB 18401－2010《国家纺织产品基本安全技术规范》。 8、卷帘上轴：选用优质铝合金材质，阳极氧化表面处理，壁厚≥1.2mm，直径≥3.5cm，双坑设计，保证2.5m范围之内不会因挠度产生弯曲变形；槽管表面有≥2条凹槽，帘布经高温焊接一条PVC片直接插入此凹槽，使帘布与凹槽之间连接紧密牢固。 9、卷帘下轨：优质铝合金，壁厚≥1.0mm，截面尺寸≥40mmx12mm 表面采用阳极氧化处理，帘布经过高温焊接PVC片穿入下梁凹槽，帘布与凹槽之间连接紧密牢固，保持面料平整。下轨安装一组静音条，卷帘接触台面时不会有摩擦的响动。 10、卷帘制头：规格：宽60.76mm*厚8.59mm,制头主体材料采用尼龙+玻璃纤维材质，最大载荷≥0.5kN。 11、卷帘铝材安装码 壁厚≥3.5mm符合GB/T 6892-2015《一般工业用铝及铝合金挤压型材》标准。 12、工艺要求： （1）手动系统驱动灵活，顺畅，无明显异响，拉珠操作顺滑，拉动轻便，卷帘上下限位准确，高度一致； （2）面料用超声波热切割技术裁切，不允许采用刀片人工裁切，裁切方正，两侧裁切边处无毛边，面料整体平整，无折痕； （3）卷轴安装需保持水平，确保卷帘上下运行不跑偏。 13、燃烧性能符合：GB 8624-2012《建筑材料及制品燃烧性能分级》B1级标准。 检测项目标准值：（1）损毁长度，mm/5.2.2≤150； （2）续燃时间，s/5.2.2≤5； （3）阴燃时间，s/5.2.2≤15； （4）燃烧滴落物/5.2.2燃烧滴落物未引起脱脂棉燃烧或阻燃； （5）氧指数，%/5.2.2≥32.0。 14、报价含拉珠及卷帘的整套制头
以上品种报价需包含安装所需如1、挂钩：采用加厚喷白钩，耐力强，不易变形，不生锈。2、安装码：合金制作等的必备附属配件。3、要求轨道安装方式达到或优于：利用钢丝绳牵引至楼板等方式。